## 提出データ様式
発注事務所
工事名 | 工事名
受注者名
担当者名
連絡先
〇材料試験データ
遮熱材メーカー
| 遮熱材種類 | [5 empty] | MMA、ウレア、ポリウレア等
| 項目 |  | 試験値 | 単位 | 規格値 | 摘要
| 遮熱材 | 再帰反射材 混入率 |  | ％ | 1％以上
|  | 再帰反射材 真密度 |  | ｇ/ｃｍ３ | 0.6以上
|  | 再帰反射材 かさ密度 |  | ｇ/ｃｍ３ | 0.3以上
|  | 再帰反射材 50％粒子径 |  |  | 10以上
|  | 供試体での 路面低減温度 |  | ℃ | 10℃以上
|  | すべり抵抗値 促進摩耗試験前 （BPN） |  | BPN | 60以上
|  | すべり抵抗値 促進摩耗試験後 （BPN） |  | BPN | 55以上
|  | 路面の明度 |  |  | 42以下
|  | 遮熱材の剥がれ抵抗性試験（ねじり法） はがれ面積率 |  | ％ | 40以下
|  | 遮熱材の剥がれ抵抗性試験（打撃法） はがれ面積率 |  | ％ | 20以下
|  | 室内臭気測定試験 臭気センサ値 |  |  | 300以下
| すべり止め用骨材 （１層目） | 粒度範囲 |  | ㎜ | 0.3～2.0㎜
|  | モース硬度 |  |  | ９以上
| すべり止め用骨材 （２層目） | 粒度範囲 |  | ㎜ | 0.1～1.2㎜
|  | モース硬度 |  |  | ５以上
〇出来形管理試験データ
| 項目 |  | 試験値 | 単位 | 規格値 | 摘要
| 遮熱性 ｱｽﾌｧﾙﾄ 混合物の 舗装路面 | 路面の平たん性 |  | mm | 2.4以下（標準偏差） | 各車線ごと
|  | 路面の浸透水量 |  | mℓ/15s | 1,000 以上
|  | 路面のすべり抵抗値 |  | BPN | 60 以上 | 振子式 スキッドレジスタンス テスタ
|  | 路面の明度 |  |  | 42以下
〇品質管理試験データ
| 項目 |  | 試験値 | 単位 | 規格値 | 摘要
| 遮熱性 ｱｽﾌｧﾙﾄ 混合物の 舗装路面 | 路面低減温度 |  | ℃ | 10℃以上
|  | 遮熱材の剥がれ抵抗性試験（ねじり法） はがれ面積率 |  | ％ | 40以下
|  | タイヤ/路面騒音 （ＬAｅｑ） |  | ｄB | － | 普通車による測定データ | タイヤ路面騒音測定を実施した場合は、別途測定結果報告書データもPDF形式で添付し送信すること。
|  |  |  | ｄB | － | RAC車換算データ
※行が不足する場合には適宜行を増やすこと

## 記入例
発注事務所 |  | 〇〇建設事務所
工事名 | 工事名 | 路面補修工事〇（〇の〇）遮熱性舗装
受注者名 |  | ○○道路株式会社
担当者名 |  | 建設 太郎
連絡先 |  | 03-1234-5678
〇材料試験データ
| 遮熱材メーカー |  | 〇〇塗料株式会社
| 遮熱材種類 |  | MMA |  |  |  | MMA、ウレア、ポリウレア等
| 項目 |  | 試験値 | 単位 | 規格値 | 摘要
| 遮熱材 | 再帰反射材 混入率 | 1.5 | ％ | 1％以上
|  | 再帰反射材 真密度 | 0.8 | ｇ/ｃｍ３ | 0.6以上
|  | 再帰反射材 かさ密度 | 0.4 | ｇ/ｃｍ３ | 0.3以上
|  | 再帰反射材 50％粒子径 | 12 |  | 10以上
|  | 供試体での 路面低減温度 | 11.1 | ℃ | 10℃以上
|  | すべり抵抗値 促進摩耗試験前 （BPN） | 85 | BPN | 60以上
|  | すべり抵抗値 促進摩耗試験後 （BPN） | 66 | BPN | 55以上
|  | 路面の明度 | 40 |  | 42以下
|  | 遮熱材の剥がれ抵抗性試験（ねじり法） はがれ面積率 | 12 | ％ | 40以下
|  | 遮熱材の剥がれ抵抗性試験（打撃法） はがれ面積率 | 5 | ％ | 20以下
|  | 室内臭気測定試験 臭気センサ値 | 68.4 |  | 300以下
| すべり止め用骨材 （１層目） | 粒度範囲 | 0.5～1.5 | ㎜ | 0.3～2.0㎜
|  | モース硬度 | 9 |  | ９以上
| すべり止め用骨材 （２層目） | 粒度範囲 | 0.3～1.0 | ㎜ | 0.1～1.2㎜
|  | モース硬度 | 6 |  | ５以上
〇出来形管理試験データ
| 項目 |  | 試験値 | 単位 | 規格値 | 摘要
| 遮熱性 ｱｽﾌｧﾙﾄ 混合物の 舗装路面 | 路面の平たん性 | 1.45 | mm | 2.4以下（標準偏差） | 各車線ごと
|  | 路面の浸透水量 | 1463 | mℓ/15s | 1,000 以上
|  | 路面のすべり抵抗値 | 86 | BPN | 60 以上 | 振子式 スキッドレジスタンス テスタ
|  | 路面の明度 | 39 |  | 42以下
〇品質管理試験データ
| 項目 |  | 試験値 | 単位 | 規格値 | 摘要
| 遮熱性 ｱｽﾌｧﾙﾄ 混合物の 舗装路面 | 路面低減温度 | 11.1 | ℃ | 10℃以上
|  | 遮熱材の剥がれ抵抗性試験（ねじり法） はがれ面積率 | 10 | ％ | 40以下
|  | タイヤ/路面騒音 （ＬAｅｑ） | 87.6 | ｄB | － | 普通車による測定データ | タイヤ路面騒音測定を実施した場合は、別途測定結果報告書データもPDF形式で添付し送信すること。
|  |  | 92.4 | ｄB | － | RAC車換算データ
※行が不足する場合には適宜行を増やすこと