## 提出データ様式
※別シートの記載例を参考に記入
発注事務所
工事名 | 工事名
受注者名
担当者名
担当者所属
連絡先
〇材料試験データ
複数箇所で測定している場合には、その平均値を入力する。
| 項目 |  | 試験値 | 単位 | 規格値 | 摘要
| 保水材 | 流動性試験 |  | 秒 | 9～13 | 流下時間
|  | 曲げ試験 |  | MPa | 0.3 以上 | 曲げ強度（セメントミルク）
|  | 吸水性能試験 |  | ％ | 40 以上 | 最大吸水率
| 保水性ｱｽﾌｧﾙﾄ混合物 | 曲げ強度 |  | MPa | 1.0以上
|  | 保水量 |  | ｋｇ/m2 | 5.0以上 | 10cm厚さ 75%浸透型
|  | ﾎｲｰﾙﾄﾗｯｷﾝｸﾞ試験（標準） |  | 回/㎜ | 3000以上 | 動的安定度
〇出来形管理試験データ
| 項目 |  | 試験値 | 単位 | 規格値 | 摘要
| 表 層 (保水性舗装) | 路面の浸透水量 |  | mℓ/15s | 500 以上 | 保水性アスファルト混合物層 （10cm厚さ75%浸透型）
|  | 路面の すべり抵抗 |  | BPN | 60 以上 | 振子式スキッドレジスタンス テスター
〇品質管理試験データ
| 項目 |  | 試験値 | 単位 | 規格値 | 摘要
| 保水材 | 流動性試験 |  | 秒 | 9～13 | 流下時間
|  | 曲げ強度 |  | MPa | 0.3 以上 | 曲げ強度（セメントミルク）
|  | 吸水性能試験 |  | ％ | 40 以上 | 最大吸水率
| 保水性 アスファルト 混合物 | 曲げ強度 |  | MPa | 1.0以上
|  | 保水量 |  | kg/㎡ | 5.0以上 | 10cm厚さ 75%浸透型
※行が不足する場合には適宜行を増やすこと

## 記載例
発注事務所 |  | 東京都第〇建設事務所
工事名 | 工事名 | 路面補修工事（〇〇の〇・保水性舗装）
受注者名 |  | 〇〇建設株式会社
担当者名 |  | 建設 太郎
担当者所属 |  | 東京支店 ○○部○○課
連絡先 |  | 03-1234-5678
〇材料試験データ
複数箇所で測定している場合には、その平均値を入力する。
| 項目 |  | 試験値 | 単位 | 規格値 | 摘要
| 保水材 | 流動性試験 | 10.3 | 秒 | 9～13 | 流下時間
|  | 曲げ試験 | 2.1 | MPa | 0.3 以上 | 曲げ強度（セメントミルク）
|  | 吸水性能試験 | 42.6 | ％ | 40 以上 | 最大吸水率
| 保水性ｱｽﾌｧﾙﾄ混合物 | 曲げ強度 | 3.8 | MPa | 1.0以上
|  | 保水量 | 9.9 | ｋｇ/m2 | 5.0以上 | 10cm厚さ 75%浸透型
|  | ﾎｲｰﾙﾄﾗｯｷﾝｸﾞ試験（標準） | 5727 | 回/㎜ | 3000以上 | 動的安定度
〇出来形管理試験データ
| 項目 |  | 試験値 | 単位 | 規格値 | 摘要
| 表 層 (保水性舗装) | 路面の浸透水量 | 1321 | mℓ/15s | 500 以上 | 保水性アスファルト混合物層 （10cm厚さ75%浸透型）
|  | 路面の すべり抵抗 | 75 | BPN | 60 以上 | 振子式スキッドレジスタンス テスター
〇品質管理試験データ
| 項目 |  | 試験値 | 単位 | 規格値 | 摘要
| 保水材 | 流動性試験 | 11.3 | 秒 | 9～13 | 流下時間
|  | 曲げ強度 | 1.9 | MPa | 0.3 以上 | 曲げ強度（セメントミルク）
|  | 吸水性能試験 | 41.8 | ％ | 40 以上 | 最大吸水率
| 保水性 アスファルト 混合物 | 曲げ強度 | 3.7 | MPa | 1.0以上
|  | 保水量 | 9.5 | kg/㎡ | 5.0以上 | 10cm厚さ 75%浸透型
※行が不足する場合には適宜行を増やすこと